## Feuil1
FICHE TECHNIQUE |  |  | ABSORBANTS TOUS LIQUIDES
|  |  | Date de Création FT : | 2008-01-02 | Date Modification FT: | 2016-08-22
Couvercles absorbants "spécial tous liquides" Réf. 65LT
Type | Hydrophile
épaisseur | Double
Finition | 1 voile de renfort
Couleur | Gris
Composition | 98 % polypropylène, <1% agent tensioactif, <1% colorant
Application | Tous liquides, huiles, eau, produits chimiques
Utilisation | Feuille de forme cylindrique adaptée au couvercle d’un fût de 220 litres équipé d’une pompe (2 bondes - trous prédécoupés pour un ajustement facile de votre pompe). Dessus de fûts absorbant pour tous liquides, huiles, eau, produits chimiques etc.
Référence | Dimensions | Conditionnement | Poids (net) Kg | Poids (brut) Kg | Absorption Norme NF T90-361
65LT | Ø 56 cm | 25 dessus de fûts | 1.9 | 2 | 37.924
En pur polypropylène, l’absorbant assure un environnement de travail propre et sûr. Évite que les égouttures des pompes n’atteignent le sol. Absorbant de couleur grise masquant la salissure, pour une utilisation prolongée avant destruction.